## Sheet1
３－（５） |  | 道路工品質管理一覧表
種 | 試験 | 試験項目 | 試験基準 |  | 規格値 |  |  |  | 試験値又は管理値 | [7 empty] | 備考 （試験方法等）
別 | 区分 | [7 empty] | No.1 | No.2 | No.3 | No.4 | No.5 | No.6 | 平均値 | 設計値
路体・路床工 | 材 | 土の突固め試験 | 当初及び土質変化時 | [13 empty] | JIS・A1210
| 料 | CBR試験（路床） | 当初及び土質変化時 | [13 empty] | JIS・A1211
|  | 現場密度の測定 | 路体 | [5 empty] | 試験値又は管理値 No.1: No.; 試験値又は管理値 No.4: No.
|  |  | 1,000ｍ３に１回 |  | 最大乾燥密度の
| 施 | [5 empty] | 85％以上 |  | 試験値又は管理値 No.1: No.; 試験値又は管理値 No.4: No. |  |  | 最大粒径53㎜以下 | 砂置換法
JIS・A1214
|  |  | 路床 | [5 empty] | 試験値又は管理値 No.1: No.; 試験値又は管理値 No.4: No. |  |  | 最大粒径53㎜超 | 突砂法
|  |  | 500ｍ３に1回 |  | 最大乾燥密度の
[7 empty] | 90％以上 |  | 試験値又は管理値 No.1: No.; 試験値又は管理値 No.4: No. |  |  | 舗装調査・試験法便覧〔4〕-182
工
|  | プルーフローリング | 路床仕上後全幅 | [5 empty] | 試験値又は管理値 No.2: 良好; 試験値又は管理値 No.4: 不良（内容： ） |  |  | 舗装調査・試験法便覧〔4〕-210
|  |  | 全区間について実施 | [5 empty] | 試験値又は管理値 No.2: ※不良の場合の措置：
下 層 路 盤 工 |  | 突固め試験 | 当初及び材料変化時 | [13 empty] | JIS・A1210
|  | 骨材のふるい分け試験 | 当初及び材料変化時 |  |  |  | 40～0㎜
[5 empty] | 53㎜ |  | 100% | [9 empty] | JIS・A1102
| 材 |  |  |  | 37.5㎜ |  | 95～100 | [9 empty] | JIS・A5001 表2参照
[5 empty] | 19㎜ |  | 50～80
[5 empty] | 4.75㎜ |  | 15～40
[5 empty] | 2.36㎜ |  | 5～25
| 料 | 修正CBR試験 | 当初及び材料変化時 |  | 粒状路盤 20%以上 | [11 empty] | 舗装調査・試験法便覧〔4〕-5
|  | 425μmふるい | 当初及び材料変化時 |  | 9以下 | [11 empty] | JIS・A1205
通過分のPI
|  | 現場密度の測定 |  |  | 締固め度 ％ |  |  |  | 試験値又は管理値 No.1: No.; 試験値又は管理値 No.4: No. |  |  | 舗装調査・試験法便覧〔4〕-182
|  |  | 1,000㎡に１回 |  |  | X10 | ≧95
| 施 |  |  |  |  | X6 | ≧96 |  | 試験値又は管理値 No.1: No.; 試験値又は管理値 No.4: No.
[6 empty] | X3 | ≧97
[8 empty] | 但し10回に9回は93.0%以上 | 試験値又は管理値 No.1: No.; 試験値又は管理値 No.4: No.
| 工 | [6 empty] | 平板載荷試験 k30=15g/㎡
|  | プルーフローリング | 仕上後全区間に | [5 empty] | 試験値又は管理値 No.2: 良好; 試験値又は管理値 No.4: 不良（内容： ）
|  |  | ついて実施 | [5 empty] | 試験値又は管理値 No.2: ※不良の場合の措置： |  |  | 舗装調査・試験法便覧〔4〕-210
粒度調整路盤工 |  | 突固め試験 | 当初及び材料変化時 | [13 empty] | JIS・A1210
|  | 骨材のふるい分け試験 | 当初及び材料変化時 |  | 40～0㎜ |  | 25～0㎜
|  |  |  | 53㎜ | 100% |  | － | [9 empty] | JIS・A1102
|  |  |  | 37.5㎜ | 95～100 |  | － | [9 empty] | JIS・A5001 表2参照
| 材 |  |  | 31.5㎜ | － |  | 100% | [9 empty] | 舗装施工便覧（表-3.4.3）
|  |  |  | 26.5㎜ | － |  | 95～100
|  |  |  | 19㎜ | 60～90 |  | －
|  |  |  | 13.2㎜ | － |  | 55～85
|  |  |  | 4.75㎜ | 30～65 |  | 30～65
|  |  |  | 2.36㎜ | 20～50 |  | 20～50
|  |  |  | 425um | 10～30 |  | 10～30
| 料 |  |  | 75um | 2～10 |  | 2～10
|  | 修正CBR試験 | 当初及び材料変化時 |  | 80%以上（ｱｽﾌｧﾙﾄｺﾝｸﾘｰﾄ再生材90%以上） | [11 empty] | 舗装調査・試験法便覧〔4〕-5
|  | 425μふるい | 当初及び材料変化時 |  | 4以下 | [11 empty] | JIS・A1205
通過分のPI
|  | 現場密度の測定 |  |  | 締固め度 ％ |  |  |  | 試験値又は管理値 No.1: No.; 試験値又は管理値 No.4: No. |  |  | 舗装調査・試験法便覧〔4〕-182
| 施 |  | 1,000㎡に１回 |  |  | X10 | ≧95
[6 empty] | X6 | ≧95.5 |  | 試験値又は管理値 No.1: No.; 試験値又は管理値 No.4: No.
[6 empty] | X3 | ≧96.5
[8 empty] | 但し10回に9回は93.0%以上 | 試験値又は管理値 No.1: No.; 試験値又は管理値 No.4: No.
| 工 | 粒度 | 1,000㎡に１回 |  | 2.36mm ±15%以内 | [11 empty] | 舗装調査・試験法便覧〔2〕-14
75um ±6.0%以内
アスファルト舗装 |  | 骨材のふるい分け試験 | 当初及び材料変化時 |  |  |  | (13)
[5 empty] | 19㎜ |  | 100% | [9 empty] | JIS・A1102
[5 empty] | 13.2㎜ |  | 95～100 | [9 empty] | JIS・A5001 表2参照
| 材 |  |  |  | 4.75㎜ |  | 55～70
[5 empty] | 2.36㎜ |  | 35～50
[5 empty] | 600um |  | 18～30
[5 empty] | 300um |  | 10～21
[5 empty] | 150um |  | 6～16
| 料 |  |  |  | 75um |  | 4～8
|  | 骨材の密度及び吸水率試験 | 当初及び材料変化時
[5 empty] | 表乾密度 2.45g／㎤以上 | [11 empty] | JIS・A1109
[5 empty] | 吸水率 3.0％以下 | [11 empty] | JIS・A1110
|  | 骨材中の粘土塊量試験 | 当初及び材料変化時 |  | 粘土、粘土塊量：0.25％以下 | [11 empty] | JIS・A1137
|  | 粗骨材の形状試験 | 当初及び材料変化時 |  | 細長、あるいは偏平な石片：10％以下 | [11 empty] | 舗装調査・試験法便覧〔2〕-45
|  | フィラーの粒度試験 | 当初及び材料変化時 |  | 600um |  | 100%
JIS・A5008
[5 empty] | 150um |  | 90～100％ | [9 empty] | 舗装施工便覧 表3.3.17による
[5 empty] | 75um |  | 70～100％
|  | フィラーの水分試験 | 当初及び材料変化時 |  | 1％以下 | [11 empty] | JIS・A5008
|  | 配合試験 | 配合ごとに１回 | [5 empty] | O.A.C | 密度 | 理論密度 | 空隙率 | 飽和度 | 安定度 | フロー値 |  | O.A.Cとは最適アスファルト量
|  |  | （50t未満は省略することができる。） | [13 empty] | 舗装調査・試験法便覧〔3〕-5
| プ | 粒度 | １日１～２回(抽出の場合) |  | 2.36mm ±12%以内（基準粒度） | [11 empty] | 舗装調査・試験法便覧〔2〕-14
| ラ |  |  |  | 75um ±5.0%以内（基準粒度）
| ン | 合材抽出試験 | アスファルト量 |  | ±0.9%以内 | [11 empty] | 舗装調査・試験法便覧〔4〕-238
| ト | 温度測定 | １時間ごと |  | 配合設計の混合温度。
[5 empty] | 185℃を超えてはならない | [11 empty] | 温度計による
|  | 温度測定 （初転圧前） | 測定値の記録１日４回 |  | 110℃以上 | [11 empty] | 温度計による
(午前・午後各２回）
|  | 現場密度の測定 （コアー密度） |  |  |  | X10 | ≧96
|  |  | 1,500㎡に１回 |  |  | X6 | ≧96 | [9 empty] | 舗装調査・試験法便覧〔3〕-91
| 施 |  |  |  |  | X3 | ≧96.5
|  |  | 締固め度 ％ |  |  |  |  | 但し10回に9回は94.0%以上
|  | アスファルト量抽出試験 |  |  |  | X10 | ±0.55
|  |  | 1,500㎡に１回 |  |  | X6 | ±0.50 | [9 empty] | 舗装調査・試験法便覧〔4〕-238
[6 empty] | X3 | ±0.50
|  |  | ％ |  |  |  |  | 但し10回に9回は±0.9%以内
|  |  | 2.36㎜ふるい |  |  | X10 | ±8.0
|  | 粒度 | 1,500㎡に１回 |  |  | X6 | ±7.5 | [9 empty] | 舗装調査・試験法便覧〔4〕-238
|  | （2.5㎜ふるい） |  |  |  | X3 | ±7.0
| 工 |  | ％ |  |  |  |  | 但し10回に9回は±12%以内
|  |  | 75umふるい |  |  | X10 | ±3.5
|  | 粒度 | 1,500㎡に１回 |  |  | X6 | ±3.5 | [9 empty] | 舗装調査・試験法便覧〔4〕-238
|  | （75umふるい） |  |  |  | X3 | ±3.0
|  |  | ％ |  |  |  |  | 但し10回に9回は±5.0%以内
-160-